## квадрат
ООО ТД “Железный век” 346880, г. Батайск, РО, ул. М. Горького , д. 356 Б
Тел. 863-333-39-94, 86354-5-91-41, 5-91-40, 5-91-33
Квадрат нержавеющий AISI 304
Наименование | Вес 1 п/м | По точности прокатки различают шестигранник нержавеющий обычный и повышенной точности. В зависимости от технологии изготовления различают калиброванные и горячекатаные изделия.
8,0х4100 калибр. | 2.058
10,0х4100 калибр. | 3.22 | Эта разновидность сортового проката находит применение в строительстве, при изготовлении крепежа, автомобильных деталей, металлоконструкций, в станкостроении и других сферах промышленного производства.
12,0х4100 калибр. | 4.64
14,0х4100 калибр. | 6.45
15,0х4100 калибр. | 7.3 | Этот вид металлопроката отличается высокой прочностью и может эксплуатироваться в условиях повышенных температур и в агрессивных средах. Изготовленный из нержавеющей стали квадрат представляет собой прутки с квадратным поперечным сечением со стандартной длиной от 3 до 6 метров. Поверхность изделий может быть матовой, калиброванной или шлифованной.
16,0х4100 калибр. | 8.25
20,0х4100 калибр. | 12.92
25,0х4100 калибр. | 20.3
30,0х4100 калибр. | 29.6
35,0х4100 калибр. | 40
40,0х4100 калибр. | 53.4
50,0х4100 калибр | 82.4
Приглашаем вас ознакомиться с предлагаемым нами ассортиментом нержавеющего квадрата и оформить заказ по телефону
863-333-39-94 или заполнить форму заказа цена уточнить