## Полоса нержавеющая
ООО ТД “Железный век” 346880, г. Батайск, РО, ул. М. Горького , д. 356 Б
Тел. 863-333-39-94, 86354-5-91-41, 5-91-40, 5-91-33
Полоса Нержавеющая
Общими преимуществами полос из нержавейки являются химическая инертность по отношению к агрессивным средам и веществам; долговечность; гибкость; эстетичный вид. Полоса нержавеющая выпускается в разных размерах: как типовых, так и под заказ по индивидуальным размерам клиента. Поверхность изделий матовая. Область применения нержавеющей полосы охватывает строительные и отделочные работы, декоративное оформление интерьеров и фасадов зданий, изготовление декоративных элементов из металла. Из этой продукции также изготавливаются режущие инструменты для токарного и деревообрабатывающего производства. Этот сортовой металлопрокат имеет вид сплошной пластины небольшой толщины и изготавливается по технологии горячей прокатки. Чтобы придать изделию необходимые характеристики, для его производства используются разные виды стали — жаростойкая, коррозийностойкая, конструкционная криогенная и другие
Полоса нержавеющая AISI 304 (08X18H10) вес 1метра
20х4,0х6000 мм гк | 0.63
25х3,0х3000 мм гк | 0.65
25х4,0х6000 мм гк | 0.75
30х3,0х6000 мм гк | 0.72
30х4,0х6000 мм гк | 0.91
30х5,0х6000 мм гк | 1.2
40х3,0х6000 мм гк | 0.96
40х4,0х6000 мм гк | 1.27
40х5,0х6000 мм гк | 1.58
40х8,0х6000 мм гк | 2.53
40х10,0х6000 мм гк | 3.14
50х4,0х6000 мм гк | 1.62
50х5,0х6000 мм гк | 2.1
60х6,0х6000 мм гк | 2.92
60х8,0х6000 мм гк | 3.8
80х6,0х6000 мм гк | 3.93
80х8,0х6000 мм гк | 5.1
100х6,0х6000 мм гк | 4.71
100х10,0х6000 мм гк | 8.33
Полоса нержавеющая AISI 430 (12X17) вес 1метра
200х1,5х3000 мм хк | 2.37
270х2,0х3000 мм хк | 4.27
310х2,5х3000 мм хк | 6.123
Приглашаем вас ознакомиться с предлагаемым нами ассортиментом нержавеющего полосы и оформить заказ по телефону
863-333-39-94 или заполнить форму заказа цена уточнить